## QTK038001
工程制作指示单
序号 | 日 期：2014-7-10 |  |  |  |  | 乔泰编号：QTK038001
客户要求
客 编 | K038 |  | 材 质 | PC25121
客户料号 | TB115-01 |  | 颜 色 | 黄色
规格（mm) | 196*114.8*5 |  | 实测变位 | 0.2-0.29
变 位 | 0.3/100G |  | 单层弹波 双层弹波 导线弹波
发 布
布料编号 | PC25121H |  | 开料尺寸（CM) | 24.5
开料要求 | 条 个
含 浸 | 胶水型号 | 3550 | 溶 剂 | 甲苯 | 脱模剂 | 7060 | 硬化剂 | 502
| 含浸比重 | 1.025 | 搅拌时间 | 4H | 比重计 | 1.0-1.1 | 胶滚压力 | 4.5KG
| 含浸转速/HZ | 12HZ |  | 烤箱温度0C |  | 100/100/80
成 型 | 成型模号 | 1960A | 成型机台 | 大机台 | 手动 自动 |  | 单个 整条
| 成型上/下模温度±50C |  | 220/220 | 成型时间 | 8*2 | 成型压力 | 6KG | 自动切
| 拉布成型：是 否 |  | 中孔加补强布：是 否 |  | 补强布大小 |  | 压纸板:是 否 剪边 喷水
| 压定位板 | 200 | 定型时间 | 6秒 | 压纸板时间 | 4小时
切 断 | 刀模(mm) | 196 | 中孔模 | 114.8 | 刀模中心定位 |  | 114.8 | 切刀模个数 | 1
| 切断模 |  | 切断模架 |  | 切断机台 |  | 单个 整条
| 通用气冲模 |  |  | 气冲压力 |  |  | 多个 多条
导线弹波 | 导线方式 | 穿导线 缝导线 车导线
| 导线规格 |  | 内留(mm)
| 点锡长(mm) |  | 外留(mm)
| 导线长度(mm) |  | 方向/数量
| 线距(mm) |  | 点胶单面 双面
双层弹波 | 胶 水 |  | 边 胶 |  | 胶水重量 |  | 摆放要求
工艺要求
打胶方式
| 贴合方式 |  | 贴合压力 |  | 贴合模具 |  | 贴合机台
品质/包装 | 成型首检变位 | 0.25/100g | 生产单重 | 8.9g | 样品变位 | 0.24/100g |  | 样品单重 | 9.2g
| 测试夹具（外/内） |  | 206/115 |  | 留样:是 否 |  | 备品:是 否 %
| 产品全检:是 否 |  |  | 数量超交：是 否 |  |  | 标签盖环保章:是 否
外贴标签要求：写客户料号
注：首检时变位一定在实测范围内，并核对样品材质、变位、重量、颜色。
包装方式：内附产品检测表。单条包装，写上数量
备 注
批准： |  |  |  | 审核： |  |  | 制作： | 莫梅仕

## QTK038002
工程制作指示单
序号 | 日 期：2014-7-10 |  |  |  |  | 乔泰编号：QTK038002
客户要求
客 编 | K038 |  | 材 质 | N-22032
客户料号 | TB126-01 |  | 颜 色 | 黄色
规格（mm) | 192*125*4 |  | 实测变位 | 0.44-0.54
变 位 | 0.6/100G |  | 单层弹波 双层弹波 导线弹波
发 布
布料编号 | N22032L |  | 开料尺寸（CM) | 23
开料要求 | 条 个
含 浸 | 胶水型号 | 3550 | 溶 剂 | 甲苯 | 脱模剂 | 7060 | 硬化剂 | 502
| 含浸比重 | 0.97 | 搅拌时间 | 4H | 比重计 | 0.90-1.0 | 胶滚压力 | 4.5KG
| 含浸转速/HZ | 15HZ |  | 烤箱温度0C |  | 100/100/80
成 型 | 成型模号 | 1920B | 成型机台 | 大机台 | 手动 自动 |  | 单个 整条
| 成型上/下模温度±50C |  | 220/220 | 成型时间 | 7*1 | 成型压力 | 6KG | 自动切
| 拉布成型：是 否 |  | 中孔加补强布：是 否 |  | 补强布大小 |  | 压纸板:是 否 剪边 喷水
| 压定位板 | 189 | 定型时间 | 6秒 | 压纸板时间 | 4小时
切 断 | 刀模(mm) | 192 | 中孔模 | 125 | 刀模中心定位 |  | 125 | 切刀模个数 | 2
| 切断模 |  | 切断模架 |  | 切断机台 |  | 单个 整条
| 通用气冲模 |  |  | 气冲压力 |  |  | 多个 多条
导线弹波 | 导线方式 | 穿导线 缝导线 车导线
| 导线规格 |  | 内留(mm)
| 点锡长(mm) |  | 外留(mm)
| 导线长度(mm) |  | 方向/数量
| 线距(mm) |  | 点胶单面 双面
双层弹波 | 胶 水 |  | 边 胶 |  | 胶水重量 |  | 摆放要求
工艺要求
打胶方式
| 贴合方式 |  | 贴合压力 |  | 贴合模具 |  | 贴合机台
品质/包装 | 成型首检变位 | 0.48/100 | 生产单重 | 4.1g | 样品变位 | 0.52/100g |  | 样品单重 | 4.7g
| 测试夹具（外/内） |  | 194/125 |  | 留样:是 否 |  | 备品:是 否 %
| 产品全检:是 否 |  |  | 数量超交：是 否 |  |  | 标签盖环保章:是 否
外贴标签要求：写客户料号
注：首检时变位一定在实测范围内，并核对样品材质、变位、重量、颜色。
包装方式：内附产品检测表。单条包装，写上数量
备 注
批准： |  |  |  | 审核： |  |  | 制作： | 莫梅仕